## Лист1
ООО "ТК "Теплая керамика"
г. Казань, ул. Спартаковская, 2Б
ул. Складская, 1А
Тел.:+7(843)212-26-28, +7(843)264-63-34
е-mail: info@tkeramika.ru
www.tkeramika.ru
Прайс от 01.07.2016 г.
Наименование | Назначение |  | Расход смеси: | Упак., кг | На поддоне | Цена розница
Теплоизоляционный кладочный раствор
Perel TKS 2020 (усиленный) | Теплоизоляционный кладочный рас-р, применяется для кладки из поризованных блоков (Коэффициент теплопроводности – 0,20 Вт/м°С). Выход раствора: 25-28 литр./ мешок |  | 51 блок 2 - 2,2 кг | 25 | 40 | 295
44 блок 1,7- 1,9 кг
38 блок 1,5– 1,6 кг
25 блок 1,5– 1,6 кг
12 блок 0,9 – 1 кг
Perel TKS 6020 (экономичный) | Теплоизоляционный кладочный рас-р, применяется для кладки из поризованных блоков. (Коэффициент теплопроводности – 0,18 Вт/м°С). Выход раствора: 28-30 литр./ мешок |  | 51 блок 1,5- 1,6 кг | 20 | 50 | 325
44 блок 1,3- 1,4 кг
38 блок 1,1– 1,2 кг
25 блок 1,1– 1,2 кг
12 блок 0,7– 0,8 кг
Perel TKS 8020 (эффективный) | Теплоизоляционный кладочный рас-р,применяется для кладки из поризованных блоков. (Коэффициент теплопроводности – 0,17 Вт/м°С). Выход раствора: 28-30 литр./ мешок |  | 51 блок 1,4 - 1,5 кг | 17.5 | 55 | 325
44 блок 1,2- 1,3кг
38 блок 1 – 1,1 кг
25 блок 1 – 1,1 кг
12 блок 0,6– 0,7 кг
Цветные кладочные растворы
Perel SL | Цветные кладочные растворы | 0001 супер-белая | Расход смеси: | 50 | 30 | 545
|  | 0005 белая |  |  |  | 415
| «Perel SL», применяются для кладки кирпича с водопоглощением от 5 до 12 %. | 0020 бежевая | Тип кирпича/ кг |  |  | 420
|  | 0025 кремово-бежевая | NF 240x115x71 0,8-1
|  | 0030 кремово-желтая | DF 240x115x52 0,7-0,9
|  | 0035 желтый | 2DF 240x115x113 0,9-1,1 |  |  | 465
|  | 0040 кремовая | RF 240x115x61 0,7-0,9 |  |  | 435
|  | 0045 светло-коричневая | 3DF 240x175x113 1,3-1,6 |  |  | 478
|  | 0010 серая |  |  |  | 360
|  | 0015 темно-серая |  |  |  | 450
|  | 0050 коричневая |  |  |  | 505
|  | 0055 шоколадная |  |  |  | 560
0060 красная
|  | 0065 черная |  |  |  | 645
Perel VL | Цветные кладочные растворы | 0201 супер-белая | Расход смеси: | 50 | 30 | 650
|  | 0205 белая | Тип кирпича/ кг |  |  | 555
| «Perel VL», применяются для кладки кирпича с водопоглощением от 5 до 15 %. (ручная формовка) | 0220 бежевая | NF 240x115x71 0,8-1 |  |  | 585
|  | 0225 кремово-бежевая | DF 240x115x52 0,7-0,9
|  | 0230 кремово-желтая | 2DF 240x115x113 0,9-1,1
|  | 0235 желтый | RF 240x115x61 0,7-0,9 |  |  | 610
|  | 0240 кремовая | 3DF 240x175x113 1,3-1,6
0245 светло-коричневая
|  | 0210 серая |  |  |  | 450
|  | 0215 темно-серая |  |  |  | 570
|  | 0250 коричневая |  |  |  | 610
|  | 0255 шоколадная |  |  |  | 655
0260 красная
|  | 0265 черная |  |  |  | 760
Perel NL | Цветные кладочные растворы | 0101 супер-белая | Расход смеси: | 50 | 30 | 665
|  | 0105 белая | Тип кирпича/ кг |  |  | 580
| «Perel NL», применяются для кладки кирпича с водопоглощением до 5 %. (Подходит для гиперпрессованного кирпича) | 0120 бежевая | NF 240x115x71 0,8-1 |  |  | 600
|  | 0125 кремово-бежевая | DF 240x115x52 0,7-0,9
|  | 0130 кремово-желтая | 2DF 240x115x113 0,9-1,1
|  | 0135 желтый | RF 240x115x61 0,7-0,9 |  |  | 625
|  | 0140 кремовая | 3DF 240x175x113 1,3-1,6
|  | 0145 светло-коричневая |  |  |  | 630
|  | 0110 серая |  |  |  | 480
|  | 0115 темно-серая |  |  |  | 600
|  | 0150 коричневая |  |  |  | 630
|  | 0155 шоколадная |  |  |  | 675
0160 красная
|  | 0165 черная |  |  |  | 780
Цветные затирки
Perel RL | Декоративные затирочные смеси для натурального и искусственного камня, облицовочной плитки и термопанелей. Толщина шва до 30 мм. | 0410 серая | Расход смеси: 2-6 кг/кв.м в зависимости от геометрии шва и формата облицовочного материала | 25 | 48 | 815
|  | 0405 белая |  |  |  | 835
0415 темно-серая
0420 бежевая
0436 горчичная
0437 медная
0438 кирпичная
0440 кремовая
0445 светло-коричневая
0450 коричневая
|  | 0455 шоколадная |  |  |  | 885
0465 черная
Клеевые смеси Perel KS
Basis 0311 | Водостойкая клеевая смесь для укладки на пол и стены всех видов керамической плитки. Для наружных и внутренних работ. Удерживаемый вес плитки – не менее 70 кг/м2 . |  | Расход смеси: 3,5-5 кг/кв.м При использовании зубчатого шпателя 6х6 мм | 25 | 48 | 184
Keramogranit 0322 | Водостойкая, усиленная клеевая смесь для укладки плит из керамогранита, мрамора и композитного камня. Для наружных и внутренних работ. Удерживаемый вес плитки – не менее 100 кг/м2. |  |  | 25 | 48 | 271
Premium 0314 | Водостойкая, усиленная, беспылевая клеевая смесь для укладки тяжелой плитки больших размеров, натурального или искусственного камня. Для наружных и внутренних работ. Удерживаемый вес плитки – не менее 100 кг/м2. |  |  | 25 | 48 | 325
White 0317 | БЕЛАЯ, водостойкая, усиленная клеевая смесь для укладки всех видов керамической плитки, мрамора, натурального или искусственного камня. Для наружных и внутренних работ. Удерживаемый вес плитки – не менее 100 кг/м2. |  | Расход смеси: 3,5-4 кг/кв.м | 25 | 48 | 480
Termix 0319 | Усиленная, трещиностойкая штукатурно-клеевая смесь для приклеивания теплоизоляционных плит и создания армирующего слоя. |  | Расход смеси: 1,5-1,6 кг/кв.м при слое 1 мм | 25 | 48 | 280
Termix-M 0320 |  |  |  | 25 | 48 | 348
Blokus 0318 | Специальная клеевая смесь для тонкослойной кладки блоков и плит из ячеистого бетона, газосиликата и газобетона (пенобетона). (Расход рассчитан для формы блока 600х200х300) |  | Расход смеси: 8-9 кг/кв.м при слое 5 мм | 25 | 48 | 191
Blokus 0340 |  |  |  | 40 | 40 | 275
Gipsel 0330 | Усиленный, тонкослойный гипсовый клей для монтажа ПГП, ГКЛ, ГВЛ. |  | Расход смеси: 1,5-2 кг/кв.м | 30 | 40 | 328
Штукатурные смеси
Robust 0515 | Цементно-известковая штукатурка, повышенной адгезии, для выравнивания стен из кирпича и бетона. Для наружных и внутренних работ. Для ручного или машинного нанесения. |  | Расход смеси: 15-16 кг/кв.м при слое 10 мм | 25 | 48 | 208
Robust-M 0514 |  |  |  |  | 48 | 198
TeploRob 0518 | Легкая перлитовая цементно-известковая штукатурка для выравнивания стен из кирпича и бетона. Для наружных и внутренних работ. Для ручного нанесения. |  | Расход смеси: 11-12 кг/кв.м при слое 10 мм | 20 | 40 | 236
TeploPlast 0528 | Легкая перлитовая гипсовая штукатурка для выравнивания стен и потолков внутри помещений с нормальной влажностью. Для ручного нанесения. |  | Расход смеси: 9-10 кг/кв.м при слое 10 мм | 30 | 40 | 329
Plaster 0521 | Пластичная, трещиноустойчивая гипсовая штукатурка для выравнивания стен и потолков. Для ручного или машинного нанесения. |  | Расход смеси: 9-11 кг/кв.м при слое 10 мм | 30 | 40 | 276
Plast-M 0524 |  |  |  |  | 40 | 298
Минеральные декоративные штукатурные смеси
«Шуба» | Декоративная структурная штукатурка белого цвета, на известково-цементной основе, с полимерными добавками, водоотталкивающая, атмосфероустойчива, для наружных и внутренних работ. |  | Расход смеси: 3-4,5 кг/кв.м при слое 3 мм | 25 | 48 | 550
«Короед» | Декоративная структурная штукатурка белого цвета, на известково-цементной основе, с полимерными добавками, водоотталкивающая, атмосфероустойчива, для наружных и внутренних работ. |  | Расход смеси: 2,5-3,5 кг/кв.м при слое 3 мм | 25 | 48 | 500
Шпатлевочные смеси Perel HC
Facade - c 0650 | Атмосферостойкая СЕРАЯ цементная шпатлевка для финишной отделки стен и потолков. Для внутренних и наружных работ, в сухих и влажных помещениях. |  | Расход смеси: 1,5-1,7 кг/кв.м при слое 1 мм | 25 | 48 | 338
Facade - b 0652 | Атмосферостойкая БЕЛАЯ цементная шпатлевка для финишной отделки стен и потолков. Для внутренних и наружных работ, в сухих и влажных помещениях. |  | Расход смеси: 0,9-1,1 кг/кв.м при слое 1 мм | 20 | 48 | 379
Finish 0655 | СУПЕР-БЕЛАЯ, трещиноустойчивая полимерная шпатлевка для финишной отделки стен и потолков. Для внутренних работ в сухих помещениях. |  | Расход смеси: 1,1-1,2 кг/кв.м при слое 1 мм | 20 | 48 | 345
Plaster wall 0667 | Гипсовая атмосферостойкая шпатлёвка, для отделки стен и потолков; для внутренних работ в сухих помещениях, СЕРАЯ |  | Расход смеси: 1,0-1,1 кг/кв.м при слое 1 мм | 25 | 48 | 400
Perel Rinzaffo | Готовая к использованию шпатлевка на основе винила. Применяется для высококачественного финишного выравнивания поверхностей, для ремонта поврежденной штукатурки, заделки швов из ГКЛ и трещин, а так же для подготовки поверхностей под покраску. Высокая пластичность. СУПЕР-БЕЛАЯ. |  | Расход смеси: 0,9 л/кв.м при слое 1 мм | 16 | 33 | 980
Смеси для выравнивания пола Perel NP
Express 0720 | Быстротвердеющая безусадочная цементная стяжка для базового выравнивания полов. Рекомендуемая толщина слоя от 10 до 80 мм. Пешее хождение через 8 часов. Для внутренних и наружных работ. |  | Расход смеси: 18-20 кг/кв.м при слое 10 мм | 25 | 48 | 188
Faster 0732 | Быстротвердеющий, безусадочный наливной пол для финишного выравнивания внутри помещений. Рекомендуемая толщина слоя от 2 до 100 мм. Пешее хождение возможно через 4 часа. |  | Расход смеси: 15-16 кг/кв.м при слое 10 мм | 24 | 48 | 318
Гидроизолирующие смеси Perel AS
Aquastop 0810 | Обмазочная жесткая гидроизоляционная смесь на цементной основе для защиты подвальных помещений, цокольных этажей, бассейнов, ванных комнат, отмосток и фундаментов от проникновения воды. |  | Расход смеси: 4-5 кг/кв.м при слое 2-3 мм | 25 | 48 | 694
Perel Isolante | Готовая к использованию мастика, предназначена для создания сплошной гидроизоляции помещений, требующих защиту от протекания (ванные комнаты, душевые, прачечные и т.п.). Не является финишным покрытием. |  | Расход: 120-640 г/кв.м | 14 | 33 | 1505
Система укладки брусчатки ROADSTONE
Основа 0901 | Дренажный раствор для брусчатки |  |  | 25 | 48 | 270
Адгезив | Клеевой состав для фиксации брусчатки | 0902 Серый |  |  |  | 332
|  | 0903 Белый |  |  |  | 484
Шов-литой | Затирка для брусчатки, водонепроницаемая | 0942 Белый | Расход смеси: 5-10 кг/кв.м при ширине шва 5 мм |  |  | 453
|  | 0943 Серый |  |  |  | 410
|  | 0946 Кремово-желтый |  |  |  | 465
Шов-фильтр | Затирка для брусчатки, водопроницаемая | 0953 Серый |  |  |  | 409
Антиморозные добавки Perel NF (No Frost)
No Frost 5555 | Позволяют проводить строительные работы даже в условиях значительного похолодания, продлевает возможные сроки производства работ. |  | Расход: на 50 кг смеси: при -10 – 300 мл (450 гр); при -15 – 500 мл (750 гр) | 10 л. | 48 | 900
|  |  |  | 1 л. | 100 | 200
Грунтовка
Универсальная | Для внутренних и наружных работ (с добавлением антисептика). Пожаровзрывобезопасная, влагостойкая, не содержит растворителей |  | Расход: 100-150 мл/1 кв.м | 10 л | 48 | 320
Глубокого проникновения | Высокая клеевая и проникающая способность. Для внутренних и наружных работ (с добавлением антисептика). Пожаровзрывобезопасная, влагостойкая, не содержит растворителей |  | Расход: 100-150 мл/1 кв.м | 10 л | 48 | 360
Бетон-контакт Актив | Для гладкошлифованных бетонных массивов, с визуальным индикатором обработанной поверхности. Для внутр-их и наружных работ (с добавлением антисептика). Пожаро-взрывобезопасная, влагостойкая, не содержит растворителей. |  | Расход: 250-300 гр/1 куб.м | 20 | 27 | 1290
|  |  |  | 6 | 60 | 463
Гидрофобизаторы
Perel Impregno | Специализированный водно-дисперсионный состав. Применяется для обработки различных поверхностей. Не изменяет внешний вид. Особенно эффективен для поверхности с высоким водопоглощением |  | Расход: 150-350 мл/ кв.м | 10 кг | 60 | 1392
Perel Impregno Prima | Специализированный состав на основе уайт-спирита. Применяется для обработки различных поверхностей. Не изменяет внешний вид, снижает возможность обледенения. Особенно эффективен для поверхностей с низким водопоглощением. |  | Расход: 150-350 мл/ кв.м | 10 кг | 60 | 1980
Очистители фасадов
Perel Spazzino | Специализированный состав на основе низкопроцентных кислот для очистки фасада, строительных конструкций из кирпича, натурального или искусственного камня. Особенно эффективен против солей карбонатного и сульфатного происхождения |  | Расход: 250-300 мл/ кв.м | 10 кг | 60 | 690
Perel Spazzino Prima | Специализированный концентрированный состав для очистки фасадов, строительных конструкций из кирпича, натурального или искусственного камня. Эффективен против солей любой природы. |  | Расход: 100-300 мл/ кв.м | 10 кг | 60 | 864
Смеси низкой модификации
М-150 | Для выравнивания поверхностей по любым основаниям, рекомендуется применять в местах с повышенной влажностью |  | Расход смеси: 15-16 кг/кв.м при слое 10 мм | 40 | 40 | 165
М-300 | Применяется как мелкозерн. бетон для заливки фундаментов, изготовлениния высокопрочных бетонных стяжек |  |  | 40 | 40 | 175
ФормаМикс
Стандарт для кирпича | Применяется для кладки облицовочного и рабочего кирпича формата 1 НФ и 1,5НФ. Регулируется под высоту и ширину кирпича. Стандартная высота слоя раствора – 12 мм, глубина шва относительно лицевой поверхности 4 мм |  |  | 1 шт. |  | 2300
Стандарт для блоков | Применяется для кладки керамического блока любого формата. Стандартная высота слоя раствора – 12 мм |  |  | 1 шт. |  | 2300
Эксперт | Применяется для кладки облицовочного и рабочего кирпича и керамических блоков любого формата. Регулируется под высоту и ширину кирпича. Высота слоя раствора – 12, 14, 17 мм, глубина шва относительно лицевой поверхности до 15 мм |  |  | 1 шт. |  | 2800
Клейбокс
Клейбокс | Уникальное устройство для нанесения клея. Позволяет быстро и просто наносить клей на все поверхности, включая потолок. Регулируемая высота зубьев позволяет менять толщину конечного слоя клея. Универсальный размер – одного кузовка хватает на 0,5-1 кв.м поверхности, чего достаточно для монтажа облицовочного материала в рамках открытого времени клея. |  |  | 1 шт. |  | 1500